## Interventi di restauro
record_id | intervento_index | soggetto | Date | Author | L'intervento - testo
1626 | Cantiere di restauro: Restauro della Cappella funeraria a Niccolo Paganini , Architettonico | Cupola - rifacimento intonaci | 2012 - 2013 | Coema Costruzioni | Integrale rimozione degli intonaci degradati e rifacimento con malta composta da calce idraulica naturale, pozzolana e sabbie silicee.
1626 | Cantiere di restauro: Restauro della Cappella funeraria a Niccolo Paganini , Architettonico | Cupola - trattamento microcavillature | 2012 - 2013 | Esedra Restauri | Applicazione di resina fluorurata Fluoline ST (C.T.S.) per la risoluzione delle microcavillature superficiali.
1626 | Cantiere di restauro: Restauro della Cappella funeraria a Niccolo Paganini , Architettonico | Cupola - tinteggiatura | 2012 - 2013 | Esedra Restauri | Applicazione di ciclo pittorico ai silicati in alternativa alla calce per maggiore resistenza agli agenti atmosferici.
1626 | Cantiere di restauro: Restauro della Cappella funeraria a Niccolo Paganini , Architettonico | Cupola - copertura in piombo | 15 ottobre 2012 - 10 giugno 2013 | Coema Costruzioni | Posa di membrana traspirante su copertura in laterizio, listellatura in compensato fenolico/marino 4x2 cm, tavolato da 1,5 cm, tessuto geotessile doppio strato e lamiera in piombo areata; ancoraggio tramite struttura distanziata di circa 2 cm per ventilazione.
1626 | Cantiere di restauro: Restauro della Cappella funeraria a Niccolo Paganini , Architettonico | Volta centrale - rifacimento intonaci | 2012 - 2013 | Coema Costruzioni | Rifacimento intonaci con malta composta da calce Rabot, sabbia silicea grossa e rete in fibra di vetro alcali-resistente (Mapegrid 120 Mapei); finitura con intonachino fine (Calcina Spring Color).
1626 | Cantiere di restauro: Restauro della Cappella funeraria a Niccolo Paganini , Architettonico | Volta centrale - consolidamento in profondità | 2012 - 2013 | Esedra Restauri | Iniezioni di malta Mapei Antique F21 esente da sali solubili nei distacchi profondi.
1626 | Cantiere di restauro: Restauro della Cappella funeraria a Niccolo Paganini , Architettonico | Volta centrale - consolidamento pellicola | 2012 - 2013 | Esedra Restauri | Iniezioni di Silcol 30 puro o Primal al 50% in profondità, e Primal diluito al 50% per velinature e consolidamento del retro degli intonaci staccati.
1626 | Cantiere di restauro: Restauro della Cappella funeraria a Niccolo Paganini , Architettonico | Volta centrale - stacco intonaci | 2012 - 2013 | Esedra Restauri | Sezionamento con lame su Dremel, applicazione di tre strati di carta giapponese (grammatura 18) con adesivi removibili, distacco con spade metalliche flessibili e supporto in gommapiuma sagomata.
1626 | Cantiere di restauro: Restauro della Cappella funeraria a Niccolo Paganini , Architettonico | Volte laterali - consolidamento preliminare | 2012 - 2013 | Esedra Restauri | Iniezioni superficiali di Silcol 30 (rapporto 1:2 con acqua distillata); prove con Silcol 30 puro e Primal al 5% con esiti parziali.
1626 | Cantiere di restauro: Restauro della Cappella funeraria a Niccolo Paganini , Architettonico | Volte laterali - stuccature | 2012 - 2013 | Esedra Restauri | Stuccature con miscele di calci idrauliche naturali (NHL) caricate con carbonato di calcio impalpabile e sabbia fine; alternativa con calce del Brenta e carbonato di calcio.
1626 | Cantiere di restauro: Restauro della Cappella funeraria a Niccolo Paganini , Architettonico | Volte laterali - impacchi sali | 2012 - 2013 | Esedra Restauri | Estrazione sali con impacchi di polpa di cellulosa o carta assorbente imbevuti di acqua deionizzata.
1626 | Cantiere di restauro: Restauro della Cappella funeraria a Niccolo Paganini , Architettonico | Volte laterali - ritocco | 2012 - 2013 | Esedra Restauri | Velature a calce per le basi e acquerelli per l’uroborus riportato alla luce dal descialbo.
1626 | Cantiere di restauro: Restauro della Cappella funeraria a Niccolo Paganini , Architettonico | Colonne e architravi in granito - pulitura | 2012 - 2013 | Esedra Restauri | Idrolavaggio; rimozione meccanica delle stuccature con mazzetta, scalpello, ferretti uncinati e bisturi; spazzole in nylon e microtrapano Dremel.
1626 | Cantiere di restauro: Restauro della Cappella funeraria a Niccolo Paganini , Architettonico | Colonne e architravi - impacchi ossidazione | 2012 - 2013 | Esedra Restauri | Impacchi di carbonato di ammonio saturo (2 ore) e EDTA al 5% (1 ora); supporto con Arbocell CTS + sepiolite CTS (rapporto 2:1).
1626 | Cantiere di restauro: Restauro della Cappella funeraria a Niccolo Paganini , Architettonico | Colonne e architravi - stuccature profonde | 2012 - 2013 | Esedra Restauri | Stuccature con calce idraulica naturale Rabot (NHL 5) addizionata con carbonato di calcio ventilato e polvere di marmo; armature con barre in vetroresina o filo di ottone.
1626 | Cantiere di restauro: Restauro della Cappella funeraria a Niccolo Paganini , Architettonico | Colonne e architravi - tonalizzazione | 2012 - 2013 | Esedra Restauri | Tonalizzazione con coloranti universali in emulsione acquosa di resina acrilica (Primal) applicati a piccoli spruzzi.
1626 | Cantiere di restauro: Restauro della Cappella funeraria a Niccolo Paganini , Architettonico | Fregio e acroteri - pulitura e integrazione | 2012 - 2013 | Esedra Restauri | Impacchi con carbonato di ammonio saturo supportato da polpa di cellulosa e sepiolite; levigatura con pietra pomice; reintegrazione iscrizioni con smalto all’acqua nero; protezione finale con cera microcristallina Cosmolloid (C.T.S.).
1626 | Cantiere di restauro: Restauro della Cappella funeraria a Niccolo Paganini , Architettonico | Colonne e architravi - protettivo finale | 2012 - 2013 | Esedra Restauri | Applicazione a pennello di protettivo silossanico idrorepellente Silo 111 (C.T.S.).