## Interventi di restauro
record_id | Cantiere | soggetto | Date | Author | L’intervento - testo
1761 | Cantiere di restauro: Intervento di messa in sicurezza della Cappella Ducale di S. Liborio, Architettonico | Superfici estradossali delle volte della navata centrale, dellabside, del transetto e della volta soprastante la tribuna | giugno 2013 | S.G.C. Sistemi Geocostruttivi s.r.l | Gli elementi che compongono la struttura di copertura sono stati collegati tra loro con barre filettate resinate Φ 14 in foro Φ 20, mentre i profili metallici UPN160 posti a displuvio del tetto che copre il volume del pronao interno, sono stati collegati al muro del retro-timpano con piastre sagomate dello spessore di 10mm saldate ai profili esistenti e fissate alla muratura con barre filettate Φ 16 in foro Φ 20.
1761 | Cantiere di restauro: Intervento di messa in sicurezza della Cappella Ducale di S. Liborio, Architettonico | Superfici estradossali delle volte della navata centrale, dellabside, del transetto e della volta soprastante la tribuna | giugno 2013 | S.G.C. Sistemi Geocostruttivi s.r.l | Inoltre sono state effettuate integrazioni murarie in corrispondenza delle testata delle capriate e delle saette e l'inserimento di saette in nella seconda capriata dalla facciata che ne era mancante in analogia con quelle esistenti.
1761 | Cantiere di restauro: Intervento di messa in sicurezza della Cappella Ducale di S. Liborio, Architettonico | Superfici estradossali delle volte della navata centrale, dellabside, del transetto e della volta soprastante la tribuna | giugno 2013 | S.G.C. Sistemi Geocostruttivi s.r.l | Le superfici estradossali delle volte sono state consolidate con lapplicazione di fibra di vetro e resina, secondo le seguenti operazioni: pulizia accurata delle superfici, stesura a rullo di resina tipo Sikadur 330 per lapplicazione della fibra di vetro, posa del tessuto in fibra di vetro, successiva stesura a rullo di resina tipo Sikadur 330.
1761 | Cantiere di restauro: Intervento di messa in sicurezza della Cappella Ducale di S. Liborio, Architettonico | Superfici estradossali delle volte della navata centrale, dellabside, del transetto e della volta soprastante la tribuna | giugno 2013 | S.G.C. Sistemi Geocostruttivi s.r.l | la cupola verr� stabilizzata allestradosso con piastre di acciaio opportunamente randate e solidarizzata alla superficie con tasselli meccanici.
1761 | Cantiere di restauro: Intervento di messa in sicurezza della Cappella Ducale di S. Liborio, Architettonico | Superfici estradossali delle volte della navata centrale, dellabside, del transetto e della volta soprastante la tribuna | giugno 2013 | S.G.C. Sistemi Geocostruttivi s.r.l | Lintervento permette di compensare la spinta a vuoto della copertura in prossimit� della base e dellinnesto della lanterna.
1761 | Cantiere di restauro: Intervento di messa in sicurezza della Cappella Ducale di S. Liborio, Architettonico | Superfici estradossali delle volte della navata centrale, dellabside, del transetto e della volta soprastante la tribuna | giugno 2013 | S.G.C. Sistemi Geocostruttivi s.r.l | La lavorazione allestradosso della cupola, non prevede la rimozione delle coperture: eventuali problemi dellintonaco avranno come conseguenza il risanamento dello stesso.
1761 | Cantiere di restauro: Intervento di messa in sicurezza della Cappella Ducale di S. Liborio, Architettonico | Superfici estradossali delle volte della navata centrale, dellabside, del transetto e della volta soprastante la tribuna | giugno 2013 | S.G.C. Sistemi Geocostruttivi s.r.l | Lintervento di restauro dei paramenti murari esterni, intonacati ha compreso uno scrape generalizzato delle parti distaccate e a rischio di caduta, con il rifacimento degli intonaci del lato ovest.
1761 | Cantiere di restauro: Intervento di messa in sicurezza della Cappella Ducale di S. Liborio, Architettonico | Superfici estradossali delle volte della navata centrale, dellabside, del transetto e della volta soprastante la tribuna | giugno 2013 | S.G.C. Sistemi Geocostruttivi s.r.l | Lo stato di conservazione indubbiamente migliore nel caso delle cornici del sottogronda, invece, consentirebbe di rimuovere le finiture soprammesse, per portare in luce quella più antica, che sar� opportunamente integrata con velature a calce della stesse tonalit� .
1761 | Cantiere di restauro: Intervento di messa in sicurezza della Cappella Ducale di S. Liborio, Architettonico | Superfici estradossali delle volte della navata centrale, dellabside, del transetto e della volta soprastante la tribuna | giugno 2013 | S.G.C. Sistemi Geocostruttivi s.r.l | Si è previsto un inserimento di un sistema di cerchiatura metallico per la cella muraria della balconata della torre campanaria mentre per quanto riguarda i pinnacoli in pietra sono stati ancorati alla base di appoggio sulla balaustra, con barre metalliche inclinate come pure lancoraggio tra il basamento e la balaustra.
1761 | Cantiere di restauro: Intervento di messa in sicurezza della Cappella Ducale di S. Liborio, Architettonico | Superfici estradossali delle volte della navata centrale, dellabside, del transetto e della volta soprastante la tribuna | giugno 2013 | S.G.C. Sistemi Geocostruttivi s.r.l | Sul corpo dei pinnacoli, composto da tre elementi (base di appoggio, lastre assemblate, blocco monolitico di sommit� su cui è fissata una sfera), si è intervenuto con cerchiature in acciaio inox (50x6mm), poste attorno alla linea di discontinuit� degli elementi lapidei e con perni in acciaio inox.