## Interventi di restauro
record_id | Cantiere | soggetto | Date | Author | L'intervento - testo
2072 | Alessandria - Bosco Marengo - Chiesa di Santa Croce - transetto sinistro abside e cupola | Trabeazione | 2012 | Arch. Giuseppe Merlano | - Il discialbo degli strati soprammessi mediante accurata tecnica manuale e/o strumenti di precisione e rimozione dei residui con spolveratura mediante pennelli a setole morbide e aspiratori, la pulitura delle superfici descialbate mediante tamponature con spugna naturali e tensioattivo, comprensivo lintervento di prefissaggio della pellicola cromatica con nebulizzazione di microemulsione acrilica ad alta penetrazione e rimozione degli eventuali residui e/o eccessi mediante tamponatura con spugne morbide umide.
2072 | Alessandria - Bosco Marengo - Chiesa di Santa Croce - transetto sinistro abside e cupola | Trabeazione | 2012 | Arch. Giuseppe Merlano | - Bonifica del supporto interessato da effluorescenze saline, ad opera di sali solubili e non, mediante ripetuti impacchi di seppiolite in sospensione con acqua demineralizzata previa applicazione su velina inglese posta a contatto con le superfici. Tale operazione dovrà essere ripetuta sino alla bonifica del supporto per una totale rimozione dei sali solubili . Per il controllo di tale intervento la D.L. potrà richiedere uno o più prelievi per una analisi quantitativa e qualitativa dei sali solubili.
2072 | Alessandria - Bosco Marengo - Chiesa di Santa Croce - transetto sinistro abside e cupola | Trabeazione | 2012 | Arch. Giuseppe Merlano | - Eventuale bonifica di sviluppi biodeteriogeni mediante impiego accurato di biocida applicato a pennello o a spruzzo con successivo accurato lavaggio con acqua deionizzata tamponata con spugna morbida al fine di bonificare le superfici interessate da depostiti.
2072 | Alessandria - Bosco Marengo - Chiesa di Santa Croce - transetto sinistro abside e cupola | Trabeazione | 2012 | Arch. Giuseppe Merlano | - Ristabilimento della coesione e del disancoraggio degli intonaci e degli stucchi mediante la tecnica delle iniezioni manuali di precisione con siringhe, pipette ecc. mediante limpiego di materiali idonei quali resine acriliche pure reversibili ( per piccoli distacchi puntuali) e malta adesiva da iniezione supermicronizzata a base di calce aerea e coccio pesto reattivo priva di sali solubili e/o malta micronizzata da iniezione a base di calce idraulica NHL 2 conforme EN 459/1 CE 0049 ( per distacchi parietali generali).
2072 | Alessandria - Bosco Marengo - Chiesa di Santa Croce - transetto sinistro abside e cupola | Trabeazione | 2012 | Arch. Giuseppe Merlano | - Microstuccatura e stuccatura delle fratture e lacune mediante adeguata pulizia degli interstizi ed impiego di stucco a base di grassello di calce dolce, polveri di marmo selezionatissime, avendo cura di rifinire la superficie in modo uniforme.
2072 | Alessandria - Bosco Marengo - Chiesa di Santa Croce - transetto sinistro abside e cupola | Trabeazione | 2012 | Arch. Giuseppe Merlano | - Ricostruzione di cornici parti modanante, anche con forte sporgenza a mano libera (integrazione) o con l approntamento di idonee sagome (ricostruzione) e luso di malta predosata a base di calce idraulica naturale classificata NHL 2 conforme EN 459/1 CE 0049, cariche selezionate, fibrorinforzata. Successiva rifinitura delle parti ricostruite con idonee maltine e/o stucchi a base di puro grassello di calce dolce, aggregati quali polveri di marmo o selezionatissime e/o sabbie fiume ad imitazione e raccordo materico degli strati di finitura presenti.
2072 | Alessandria - Bosco Marengo - Chiesa di Santa Croce - transetto sinistro abside e cupola | Trabeazione | 2012 | Arch. Giuseppe Merlano | - Presentazione estetica al fine di restituire unità di lettura dellopera da effettuarsi con velature ad acquarello per le parti dipinte e con velature a base di puro grassello di calce dolce selezionato e raffinato pigmentato con terre coloranti di altissima qualità per le parti a stucco.
2072 | Alessandria - Bosco Marengo - Chiesa di Santa Croce - transetto sinistro abside e cupola | Specchiature | 2012 | Arch. Giuseppe Merlano | - Il discialbo degli strati soprammessi mediante accurata tecnica manuale e/o strumenti di precisione e rimozione dei residui con spolveratura mediante pennelli a setole morbide e aspiratori, impiegando silicato tipo Estel 1000. Lutilizzo del silicato potrà risultare necessario per favorire leliminazione dei difetti di coesione della pellicola pittorica e della decoesione dellintonaco. Questo per permettere una maggiore conservazione di pellicola pittorica durante le operazioni di discialbo meccanico e per facilitare le operazioni di consolidamento strutturale, che avverranno successivamente per mezzo di iniezioni di malta idraulica premiscelata.
2072 | Alessandria - Bosco Marengo - Chiesa di Santa Croce - transetto sinistro abside e cupola | Specchiature | 2012 | Arch. Giuseppe Merlano | - La pulitura delle superfici descialbate mediante caute tamponature con spugna naturali, soluzioni di Sali inorganici e tensioattivo previo approntamento di strato intermedio di velina inglese, comprensivo lintervento di prefissaggio della pellicola cromatica con nebulizzazione di idrossilpropilcellulosa in soluzione idroalcolica in bassa percentuale ad alta penetrazione e rimozione degli eventuali residui e/o eccessi mediante tamponatura con spugne morbide umide.
2072 | Alessandria - Bosco Marengo - Chiesa di Santa Croce - transetto sinistro abside e cupola | Specchiature | 2012 | Arch. Giuseppe Merlano | - Bonifica del supporto interessato da effluorescenze saline, ad opera di sali solubili e non, mediante ripetuti impacchi di seppiolite in sospensione con acqua demineralizzata previa applicazione su velina inglese posta a contatto con le superfici. Tale operazione dovrà essere ripetuta sino alla bonifica del supporto per una totale rimozione dei sali solubili. Per il controllo di tale intervento la D.L. potrà richiedere uno o più prelievi per una analisi quantitativa e qualitativa dei sali solubili.
2072 | Alessandria - Bosco Marengo - Chiesa di Santa Croce - transetto sinistro abside e cupola | Specchiature | 2012 | Arch. Giuseppe Merlano | - Eventuale bonifica di sviluppi biodeteriogeni mediante impiego accurato di biocida applicato a pennello o a spruzzo con successivo accurato lavaggio con acqua demonizzata tamponata con spugna morbida al fine di bonificare le superfici interessate da depostiti.
2072 | Alessandria - Bosco Marengo - Chiesa di Santa Croce - transetto sinistro abside e cupola | Specchiature | 2012 | Arch. Giuseppe Merlano | - Ristabilimento della coesione e del disancoraggio degli intonaci dipinti mediante la tecnica delle iniezioni manuali di precisione con siringhe, pipette ecc. mediante limpiego di materiali idonei quali resine acriliche pure reversibili ( per piccoli distacchi puntuali) e malta adesiva da iniezione supermicronizzata a base di calce aerea e coccio pesto reattivo priva di sali solubili e/o malta micronizzata da iniezione a base di calce idraulica NHL 2 conforme EN 459/1 CE 0049 ( per distacchi parietali generali ).
2072 | Alessandria - Bosco Marengo - Chiesa di Santa Croce - transetto sinistro abside e cupola | Specchiature | 2012 | Arch. Giuseppe Merlano | - Microstuccatura e stuccatura delle fratture e lacune mediante adeguata pulizia degli interstizi ed impiego di stucco a base di grassello di calce dolce, polveri di marmo selezionatissime, avendo cura di rifinire la superficie in modo uniforme.
2072 | Alessandria - Bosco Marengo - Chiesa di Santa Croce - transetto sinistro abside e cupola | Specchiature | 2012 | Arch. Giuseppe Merlano | - Presentazione estetica degli intonaci dipinti al fine di restituire unità di lettura dellopera da effettuarsi con velature ad acquarello o speciali pigmenti in calce di grassello di calce dolce.
2072 | Alessandria - Bosco Marengo - Chiesa di Santa Croce - transetto sinistro abside e cupola | Capitelli | 2012 | Arch. Giuseppe Merlano | - Il discialbo degli strati soprammessi mediante accurata tecnica manuale e/o strumenti di precisione e rimozione dei residui con spolveratura mediante pennelli a setole morbide e aspiratori.
2072 | Alessandria - Bosco Marengo - Chiesa di Santa Croce - transetto sinistro abside e cupola | Capitelli | 2012 | Arch. Giuseppe Merlano | - La pulitura delle superfici in materiale lapideo naturale mediante tamponature con spugne naturali, soluzioni di Sali inorganici addittivati di tensioattivi, comprensivo lintervento puntuale, se necessario, di preconsoldiamento mediante applicazione a pennello, siringa, pipetta, di silicato di etile in apposito veicolo solvente, di adeguata concentrazione della sostanza attiva e accurata ed immediata rimozione degli eventuali residui e/o eccessi e percolazioni mediante tamponatura di idoneo solvente.
2072 | Alessandria - Bosco Marengo - Chiesa di Santa Croce - transetto sinistro abside e cupola | Capitelli | 2012 | Arch. Giuseppe Merlano | - Bonifica del supporto interessato da effluorescenze saline, ad opera di sali solubili e non, mediante ripetuti impacchi di seppiolite in sospensione con acqua demineralizzata previa applicazione su velina inglese posta a contatto con le superfici. Tale operazione dovrà essere ripetuta sino alla bonifica del supporto per una totale rimozione dei sali solubili.
2072 | Alessandria - Bosco Marengo - Chiesa di Santa Croce - transetto sinistro abside e cupola | Capitelli | 2012 | Arch. Giuseppe Merlano | - Eventuale bonifica di sviluppi biodeteriogeni mediante impiego accurato di biocida applicato a pennello o a spruzzo con successivo accurato lavaggio con acqua demonizzata tamponata con spugna morbida al fine di bonificare le superfici interessate da depostiti.
2072 | Alessandria - Bosco Marengo - Chiesa di Santa Croce - transetto sinistro abside e cupola | Capitelli | 2012 | Arch. Giuseppe Merlano | - Ristabilimento della coesione mediante applicazione a pennello, siringa, pipetta, di silicato di etile in apposito veicolo solvente, di adeguata concentrazione della sostanza attiva e accurata ed immediata rimozione degli eventuali residui e/o eccessi e percolazioni mediante tamponatura di idoneo solvente.
2072 | Alessandria - Bosco Marengo - Chiesa di Santa Croce - transetto sinistro abside e cupola | Capitelli | 2012 | Arch. Giuseppe Merlano | - Microstuccature con integrazione plastica nei casi di microfessurazione, scagliature, lacune e sigillature con impiego di polvere di marmo, calce idraulica naturale classificata NHL 3,5 conforme EN459/I CE 0049, avendo cura di realizzare lintervento sino a pareggio con le parti originali.
2072 | Alessandria - Bosco Marengo - Chiesa di Santa Croce - transetto sinistro abside e cupola | Capitelli | 2012 | Arch. Giuseppe Merlano | Eventuale ritocco cromatico mediante puntuali velature realizzate con acquarelli per lintegrazione delle parti oggetto di stuccature.
2072 | Alessandria - Bosco Marengo - Chiesa di Santa Croce - transetto sinistro abside e cupola | Volta | 2012 | Arch. Giuseppe Merlano | - Il discialbo degli strati soprammessi mediante accurata tecnica manuale e/o strumenti di precisione e rimozione dei residui con spolveratura mediante pennelli a setole morbide e aspiratori, la pulitura delle superfici descialbate mediante tamponature con spugne naturali ed idoneo pulitore chimico.
2072 | Alessandria - Bosco Marengo - Chiesa di Santa Croce - transetto sinistro abside e cupola | Volta | 2012 | Arch. Giuseppe Merlano | - Bonifica del supporto interessato da effluorescenze saline, ad opera di sali solubili e non, mediante ripetuti impacchi di seppiolite in sospensione con acqua demineralizzata. Tale operazione dovrà essere ripetuta sino alla bonifica del supporto per una totale rimozione dei sali solubili.
2072 | Alessandria - Bosco Marengo - Chiesa di Santa Croce - transetto sinistro abside e cupola | Volta | 2012 | Arch. Giuseppe Merlano | - Eventuale bonifica degli sviluppi biodeteriogeni mediante impiego accurato di biocida applicato a pennello o a spruzzo con successivo accurato lavaggio con acqua demonizzata tamponata con spugna morbida al fine di bonificare le superfici interessate da depostiti.
2072 | Alessandria - Bosco Marengo - Chiesa di Santa Croce - transetto sinistro abside e cupola | Volta | 2012 | Arch. Giuseppe Merlano | - Ristabilimento della coesione e del disancoraggio degli intonaci mediante la tecnica delle iniezioni manuali di precisionecon pipette, siringhe ecc. mediante limpiego di materiali idonei quali resine acriliche pure reversibili ( per piccoli distacchi puntuali) e malta adesiva da iniezione supermicronizzata a base di calce aerea e coccio pesto reattivo priva di sali solubili e/o malta micronizzata da iniezione a base di calce idraulica NHL 2 conforme EN 459/1 CE 0049 (per distacchi parietali generali).
2072 | Alessandria - Bosco Marengo - Chiesa di Santa Croce - transetto sinistro abside e cupola | Volta | 2012 | Arch. Giuseppe Merlano | - Microstuccatura e stuccatura delle fratture e lacune mediante adeguata pulizia degli interstizi ed impiego di stucco a base di grassello di calce dolce, polveri di marmo selezionatissime, avendo cura di rifinire la superficie in modo uniforme.
2072 | Alessandria - Bosco Marengo - Chiesa di Santa Croce - transetto sinistro abside e cupola | Volta | 2012 | Arch. Giuseppe Merlano | - Ricostruzione, ripristino volumetrico degli intonaci con luso di malta predosata a base di calce idraulica naturale classificata NHL 2 conforme EN 459/1 CE 0049, cariche selezionate. Successiva rifinitura delle parti ricostruite e/o ripristinate con idonee maltine e/o stucchi a base di puro grassello di calce dolce, aggregati quali polveri di marmo o selezionatissime e/o sabbie fiume ad imitazione e raccordo materico degli strati di finitura presenti.
2072 | Alessandria - Bosco Marengo - Chiesa di Santa Croce - transetto sinistro abside e cupola | Volta | 2012 | Arch. Giuseppe Merlano | - Presentazione estetica al fine di restituire unità di lettura dellopera da effettuarsi con a base di puro grassello di calce dolce selezionato e raffinato pigmentato con terre coloranti di altissima qualità per le parti a stucco.
2072 | Alessandria - Bosco Marengo - Chiesa di Santa Croce - transetto sinistro abside e cupola | Superfici murarie | 2012 | Arch. Giuseppe Merlano | - Il discialbo degli strati soprammessi mediante accurata tecnica manuale e/o strumenti di precisione e rimozione dei residui con spolveratura mediante pennelli a setole morbide e aspiratori, la pulitura delle superfici descialbate mediante tamponature con spugna naturali e soluzioni saline additivate con tensioattivo.
2072 | Alessandria - Bosco Marengo - Chiesa di Santa Croce - transetto sinistro abside e cupola | Superfici murarie | 2012 | Arch. Giuseppe Merlano | - Bonifica del supporto interessato da effluorescenze saline, ad opera di sali solubili e non, mediante ripetuti impacchi di seppiolite in sospensione con acqua demineralizzata previa applicazione su velina inglese posta a contatto con le superfici. Tale operazione dovrà essere ripetuta sino alla bonifica del supporto per una totale rimozione dei sali solubili . Per il controllo di tale intervento la D.L. potrà richiedere uno o più prelievi per una analisi quantitativa e qualitativa dei sali solubili.
2072 | Alessandria - Bosco Marengo - Chiesa di Santa Croce - transetto sinistro abside e cupola | Superfici murarie | 2012 | Arch. Giuseppe Merlano | - Bonifica degli sviluppi biodeteriogeni mediante impiego accurato di biocida ad ampio spettro dazione, applicato a pennello o con nebulizzatore, con successivo accurato lavaggio con acqua demonizzata tamponata con spugna morbida al fine di bonificare le superfici interessate da depostiti.
2072 | Alessandria - Bosco Marengo - Chiesa di Santa Croce - transetto sinistro abside e cupola | Superfici murarie | 2012 | Arch. Giuseppe Merlano | - Ristabilimento della coesione e del disancoraggio degli intonaci mediante la tecnica delle iniezioni manuali di precisione con pipette, siringhe ecc. mediante limpiego di materiali idonei quali resine acriliche pure reversibili ( per piccoli distacchi puntuali) e malta adesiva da iniezione supermicronizzata a base di calce aerea e coccio pesto reattivo priva di sali solubili e/o malta micronizzata da iniezione a base di calce idraulica NHL 2 conforme EN 459/1 CE 0049 ( per distacchi parietali generali ).
2072 | Alessandria - Bosco Marengo - Chiesa di Santa Croce - transetto sinistro abside e cupola | Superfici murarie | 2012 | Arch. Giuseppe Merlano | - Microstuccatura e stuccatura delle fratture e lacune mediante adeguata pulizia degli interstizi ed impiego di stucco a base di grassello di calce dolce, polveri di marmo selezionatissime, avendo cura di rifinire la superficie in modo uniforme.
2072 | Alessandria - Bosco Marengo - Chiesa di Santa Croce - transetto sinistro abside e cupola | Superfici murarie | 2012 | Arch. Giuseppe Merlano | - Ricostruzione del supporto mediante luso di malta predosata a base di calce idraulica naturale classificata NHL 2 conforme EN 459/1 CE 0049, cariche selezionate, fibrorinforzata. Successiva rifinitura delle parti ricostruite con idonee maltine e/o stucchi a base di puro grassello di calce dolce, aggregati quali polveri di marmo o selezionatissime e/o sabbie fiume ad imitazione e raccordo materico degli strati di finitura presenti.
2072 | Alessandria - Bosco Marengo - Chiesa di Santa Croce - transetto sinistro abside e cupola | Superfici murarie | 2012 | Arch. Giuseppe Merlano | - Presentazione estetica al fine di restituire unità di lettura dellopera da effettuarsi con velature a base di puro grassello di calce dolce selezionato e raffinato pigmentato con terre coloranti di altissima qualità per le parti a stucco.
2072 | Alessandria - Bosco Marengo - Chiesa di Santa Croce - transetto sinistro abside e cupola | Abside | 2012 | Arch. Giuseppe Merlano | - Spolveratura con rimozione dei depositi superficiali incoerenti da effettuarsi a secco con pennellesse spazzole e aspiratori su tutta la superficie; consolidamento consistente nel ristabilimento della coesione del colore mediante resina acrilica in soluzione a bassa concentrazione, da effettuare per nebulizzazione su tutta la superficie.
2072 | Alessandria - Bosco Marengo - Chiesa di Santa Croce - transetto sinistro abside e cupola | Abside | 2012 | Arch. Giuseppe Merlano | - Ristabilimento delladesione del colore mediante resina sintetica in emulsione da effettuare a pennello con carta giapponese e pressione a spatola. Ristabilimento delladesione degli strati preparatori dello stucco e tra questi ultimi e la muratura compresa la riadesione di parti di dimensioni limitate di cui è riscontrabile il distacco in corrispondenza di fratture. Da effettuare per infiltrazione con malta premiscelata o resina in emulsione ad alta concentrazione.
2072 | Alessandria - Bosco Marengo - Chiesa di Santa Croce - transetto sinistro abside e cupola | Abside | 2012 | Arch. Giuseppe Merlano | - Pulitura consistente nella rimozione: dello strato di scialbo da effettuare meccanicamente, a bisturi, previa applicazione di compresse imbevute di soluzione di sali inorganici e dello strato ridipinto mediante compresse e carte assorbenti imbevute di miscela di solvente opportunamente selezionata e rimozione meccanica dei depositi solubilizzati a tampone e bisturi. Operazioni da completare col risciacquo dellintera superficie al fine di neutralizzare e rimuovere i residui delle sostanze applicate per la pulitura. mediante carta assorbente e acqua demineralizzata e rimozione delle stuccature eseguite durante interventi precedenti e non idonee con i materiali originali. Operazione da effettuare meccanicamente mediante bisturi, scalpelli o vibro incisore.
2072 | Alessandria - Bosco Marengo - Chiesa di Santa Croce - transetto sinistro abside e cupola | Abside | 2012 | Arch. Giuseppe Merlano | - Stuccatura e reintegrazione da eseguirsi a livello nelle zone in cui si è proceduto allabbassamento delle integrazioni precedenti delle fratture e delle microfratture che attraversano la superficie da eseguirsi con malta idonea per colorazione e granulometria quindi reintegrazione delle lacune stuccate con acquarello al fine di ridare unità di lettura allopera.