## Interventi di restauro
record_id | Cantiere | soggetto | Date | Author | L'intervento - testo
624 | Cantiere di restauro: G.R.12226 - Campana, Storico artistico | METODOLOGIA | 9 giugno 2005 - 15 dicembre 2006 | Fabio Burrini | Studio preliminare del manufatto e delle problematiche di degrado mediante osservazione al microscopio ottico della superficie esterna ed interna.
624 | Cantiere di restauro: G.R.12226 - Campana, Storico artistico | METODOLOGIA | 9 giugno 2005 - 15 dicembre 2006 | Fabio Burrini | Documentazione fotografica preliminare, studio microscopico e campionamento scientifico delle polveri dei prodotti di alterazione e dei frammenti di lega.
624 | Cantiere di restauro: G.R.12226 - Campana, Storico artistico | METODOLOGIA | 9 giugno 2005 - 15 dicembre 2006 | Fabio Burrini | Sistemazione della campana in verticale su tavolo dotato di ruote per agevolare le movimentazioni in laboratorio.
624 | Cantiere di restauro: G.R.12226 - Campana, Storico artistico | METODOLOGIA | 9 giugno 2005 - 15 dicembre 2006 | Fabio Burrini | Lavaggio della superficie esterna con idropulitrice caricata con acqua deionizzata e detergente non ionico Tween 20; successivo risciacquo con acqua e asciugatura con aria calda.
624 | Cantiere di restauro: G.R.12226 - Campana, Storico artistico | METODOLOGIA | 9 giugno 2005 - 15 dicembre 2006 | Fabio Burrini | Rimozione meccanica dei bulloni in ferro esterni mediante mole su motorini ad aria compressa, cacciaviti di grandi dimensioni e applicazione di olio per ammorbidire l’ossido.
624 | Cantiere di restauro: G.R.12226 - Campana, Storico artistico | METODOLOGIA | 9 giugno 2005 - 15 dicembre 2006 | Fabio Burrini | Rimozione del gancio interno in ferro precedentemente ancorato con filo metallico.
624 | Cantiere di restauro: G.R.12226 - Campana, Storico artistico | METODOLOGIA | 9 giugno 2005 - 15 dicembre 2006 | Fabio Burrini | Esecuzione di prove di pulitura meccanica esterna mediante bisturi, bastoncini di plexiglas, fibra di carbonio, spazzolini su micromotore, vibroincisore e microscalpello.
624 | Cantiere di restauro: G.R.12226 - Campana, Storico artistico | METODOLOGIA | 9 giugno 2005 - 15 dicembre 2006 | Fabio Burrini | Esecuzione di prove di pulitura chimica mediante solventi, impacchi di solventi, EDTA bi- e tetra-sodico a pH neutro, solvent gel e sverniciatore a pH neutro.
624 | Cantiere di restauro: G.R.12226 - Campana, Storico artistico | METODOLOGIA | 9 giugno 2005 - 15 dicembre 2006 | Fabio Burrini | Individuazione del metodo più idoneo di pulitura esterna mediante solvent gel a base di ligroina, etanolo e acetone (fd 60), seguito da rimozione meccanica e sgrassatura con acetone.
624 | Cantiere di restauro: G.R.12226 - Campana, Storico artistico | METODOLOGIA | 9 giugno 2005 - 15 dicembre 2006 | Fabio Burrini | Rimozione localizzata di vernici tenaci presumibilmente a base di nitrocellulosa con sverniciatore a pH neutro, rimosso con cotone e risciacquo con miscela di alcool e acetone.
624 | Cantiere di restauro: G.R.12226 - Campana, Storico artistico | METODOLOGIA | 9 giugno 2005 - 15 dicembre 2006 | Fabio Burrini | Osservazione al microscopio della superficie bronzea dopo rimozione delle vernici, con individuazione di cuprite e tracce di lavorazione.
624 | Cantiere di restauro: G.R.12226 - Campana, Storico artistico | METODOLOGIA | 9 giugno 2005 - 15 dicembre 2006 | Fabio Burrini | Esecuzione di prove di pulitura meccanica a bisturi e con materiali più morbidi (plexiglas, legno, bambù), risultate non pienamente controllabili.
624 | Cantiere di restauro: G.R.12226 - Campana, Storico artistico | METODOLOGIA | 9 giugno 2005 - 15 dicembre 2006 | Fabio Burrini | Prove con ablatore ad ultrasuoni con punte modificate in ottone e rame, risultate non idonee per la superficie irregolare.
624 | Cantiere di restauro: G.R.12226 - Campana, Storico artistico | METODOLOGIA | 9 giugno 2005 - 15 dicembre 2006 | Fabio Burrini | Prove con spazzolini su micromotore a setola dura, morbida e metallica, con risultati non soddisfacenti.
624 | Cantiere di restauro: G.R.12226 - Campana, Storico artistico | METODOLOGIA | 9 giugno 2005 - 15 dicembre 2006 | Fabio Burrini | Prove di pulitura aeroabrasiva con microsabbiatrice a basse pressioni utilizzando carbonato di calcio di sintesi.
624 | Cantiere di restauro: G.R.12226 - Campana, Storico artistico | METODOLOGIA | 9 giugno 2005 - 15 dicembre 2006 | Fabio Burrini | Pulitura aeroabrasiva con polveri vegetali (guscio di nocciolo), risultata la metodologia più idonea per la salvaguardia della superficie.
624 | Cantiere di restauro: G.R.12226 - Campana, Storico artistico | METODOLOGIA | 9 giugno 2005 - 15 dicembre 2006 | Fabio Burrini | Pulitura esterna definitiva mediante microsabbiatrice con miscela di graniglia vegetale (nocciolo e mandorlo) ed exhado, variando pressione, angolo e distanza dell’ugello.
624 | Cantiere di restauro: G.R.12226 - Campana, Storico artistico | METODOLOGIA | 9 giugno 2005 - 15 dicembre 2006 | Fabio Burrini | Movimentazione della campana su un fianco per consentire l’accesso alle superfici interne.
624 | Cantiere di restauro: G.R.12226 - Campana, Storico artistico | METODOLOGIA | 9 giugno 2005 - 15 dicembre 2006 | Fabio Burrini | Prove di pulitura interna mediante bisturi, vibroincisore, microscalpello e microsabbiatrice con miscela di graniglia vegetale ed exhado.
624 | Cantiere di restauro: G.R.12226 - Campana, Storico artistico | METODOLOGIA | 9 giugno 2005 - 15 dicembre 2006 | Fabio Burrini | Individuazione del metodo definitivo per l’interno: rimozione delle incrostazioni con microscalpello in ferro dolce e rifinitura mediante pulitura aeroabrasiva.