## Interventi di restauro
record_id | intervento_index | soggetto | Date | Author | L'intervento - testo
7431 | Cantiere di restauro: Restauro del Ritratto maschile del c.d. Gordiano I (Inv. 1914 n. 259) della Galleria degli Uffizi di Firenze, Archeologico > Mobile | Pulitura | ante 29 settembre 2011; post 29 settembre 2011 - ante 12 dicembre 2011; post 12 dicembre 2011 | Camilla Mancini | Rimozione dei depositi di polvere incoerente con l'ausilio di pennelli a setole morbide e aspirapolvere.
7431 | Cantiere di restauro: Restauro del Ritratto maschile del c.d. Gordiano I (Inv. 1914 n. 259) della Galleria degli Uffizi di Firenze, Archeologico > Mobile | Pulitura | ante 29 settembre 2011; post 29 settembre 2011 - ante 12 dicembre 2011; post 12 dicembre 2011 | Camilla Mancini | Pulitura con tensioattivo non ionico al 2% in acqua deionizzata, applicato e risciacquato a tampone.
7431 | Cantiere di restauro: Restauro del Ritratto maschile del c.d. Gordiano I (Inv. 1914 n. 259) della Galleria degli Uffizi di Firenze, Archeologico > Mobile | Pulitura | ante 29 settembre 2011; post 29 settembre 2011 - ante 12 dicembre 2011; post 12 dicembre 2011 | Camilla Mancini | Secondo passaggio a tampone di essenza di petrolio per alleggerire il vecchio film ceroso scurito.
7431 | Cantiere di restauro: Restauro del Ritratto maschile del c.d. Gordiano I (Inv. 1914 n. 259) della Galleria degli Uffizi di Firenze, Archeologico > Mobile | Pulitura | ante 29 settembre 2011; post 29 settembre 2011 - ante 12 dicembre 2011; post 12 dicembre 2011 | Camilla Mancini | Eliminazione dei segni di grafite con tamponi imbevuti di acetone.
7431 | Cantiere di restauro: Restauro del Ritratto maschile del c.d. Gordiano I (Inv. 1914 n. 259) della Galleria degli Uffizi di Firenze, Archeologico > Mobile | Pulitura | ante 29 settembre 2011; post 29 settembre 2011 - ante 12 dicembre 2011; post 12 dicembre 2011 | Camilla Mancini | Rimozione delle vecchie stuccature in resina fluorurata con bisturi dopo ammorbidimento con soluzione al 50% di alcool etilico e acetone.
7431 | Cantiere di restauro: Restauro del Ritratto maschile del c.d. Gordiano I (Inv. 1914 n. 259) della Galleria degli Uffizi di Firenze, Archeologico > Mobile | Pulitura | ante 29 settembre 2011; post 29 settembre 2011 - ante 12 dicembre 2011; post 12 dicembre 2011 | Camilla Mancini | Modellazione in opera dell'orecchio mancante.
7431 | Cantiere di restauro: Restauro del Ritratto maschile del c.d. Gordiano I (Inv. 1914 n. 259) della Galleria degli Uffizi di Firenze, Archeologico > Mobile | Pulitura | ante 29 settembre 2011; post 29 settembre 2011 - ante 12 dicembre 2011; post 12 dicembre 2011 | Camilla Mancini | Realizzazione di calco in resina siliconica del modello.
7431 | Cantiere di restauro: Restauro del Ritratto maschile del c.d. Gordiano I (Inv. 1914 n. 259) della Galleria degli Uffizi di Firenze, Archeologico > Mobile | Pulitura | ante 29 settembre 2011; post 29 settembre 2011 - ante 12 dicembre 2011; post 12 dicembre 2011 | Camilla Mancini | Ricostruzione con malta a base di resine epossidiche e inerti selezionati idonei per colore e granulometria, applicata con resina acrilica pura.
7431 | Cantiere di restauro: Restauro del Ritratto maschile del c.d. Gordiano I (Inv. 1914 n. 259) della Galleria degli Uffizi di Firenze, Archeologico > Mobile | Pulitura | ante 29 settembre 2011; post 29 settembre 2011 - ante 12 dicembre 2011; post 12 dicembre 2011 | Camilla Mancini | Stuccatura della commettitura e delle giunzioni tra i vari tasselli con Polyfilla.
7431 | Cantiere di restauro: Restauro del Ritratto maschile del c.d. Gordiano I (Inv. 1914 n. 259) della Galleria degli Uffizi di Firenze, Archeologico > Mobile | Pulitura | ante 29 settembre 2011; post 29 settembre 2011 - ante 12 dicembre 2011; post 12 dicembre 2011 | Camilla Mancini | Rifinitura della superficie delle stuccature con bisturi a lama intercambiabile e specilli metallici per imitare l'aspetto del materiale lapideo circostante.
7431 | Cantiere di restauro: Restauro del Ritratto maschile del c.d. Gordiano I (Inv. 1914 n. 259) della Galleria degli Uffizi di Firenze, Archeologico > Mobile | Pulitura | ante 29 settembre 2011; post 29 settembre 2011 - ante 12 dicembre 2011; post 12 dicembre 2011 | Camilla Mancini | Ritocco cromatico con base a tempera sulle integrazioni.
7431 | Cantiere di restauro: Restauro del Ritratto maschile del c.d. Gordiano I (Inv. 1914 n. 259) della Galleria degli Uffizi di Firenze, Archeologico > Mobile | Pulitura | ante 29 settembre 2011; post 29 settembre 2011 - ante 12 dicembre 2011; post 12 dicembre 2011 | Camilla Mancini | Ritocco mimetico con colori a vernice.
7431 | Cantiere di restauro: Restauro del Ritratto maschile del c.d. Gordiano I (Inv. 1914 n. 259) della Galleria degli Uffizi di Firenze, Archeologico > Mobile | Pulitura | ante 29 settembre 2011; post 29 settembre 2011 - ante 12 dicembre 2011; post 12 dicembre 2011 | Camilla Mancini | Pulitura con acqua deionizzata, Tween 20 al 2%, essenza di petrolio, acetone, cotone idrofilo.
7431 | Cantiere di restauro: Restauro del Ritratto maschile del c.d. Gordiano I (Inv. 1914 n. 259) della Galleria degli Uffizi di Firenze, Archeologico > Mobile | Pulitura | ante 29 settembre 2011; post 29 settembre 2011 - ante 12 dicembre 2011; post 12 dicembre 2011 | Camilla Mancini | Stuccatura con Polyfilla.
7431 | Cantiere di restauro: Restauro del Ritratto maschile del c.d. Gordiano I (Inv. 1914 n. 259) della Galleria degli Uffizi di Firenze, Archeologico > Mobile | Pulitura | ante 29 settembre 2011; post 29 settembre 2011 - ante 12 dicembre 2011; post 12 dicembre 2011 | Camilla Mancini | Ricostruzione con gomma siliconica plasmabile Silical 110 (C.T.S.), Tempum stucco Marmo Bianco Carrara (C.T.S.), Primal AC 33.