## Interventi di restauro
record_id | intervento_index | soggetto | Date | Author | L'intervento - testo
768 | Cantiere di restauro: AQ- L'Aquila- Museo Nazionale d'Abruzzo- dipinto su tavola- polittico- Madonna con Bambino e Santi, Storico artistico |  | 2005 | Fabio Burrini | Pulitura della superficie con acqua e tensioattivo (New Des) mediante spugne di lattice per la rimozione dei depositi superficiali.
768 | Cantiere di restauro: AQ- L'Aquila- Museo Nazionale d'Abruzzo- dipinto su tavola- polittico- Madonna con Bambino e Santi, Storico artistico |  | 2005 | Fabio Burrini | Descialbo della porzione con iscrizione per riportare in luce la scritta più antica sottostante.
768 | Cantiere di restauro: AQ- L'Aquila- Museo Nazionale d'Abruzzo- dipinto su tavola- polittico- Madonna con Bambino e Santi, Storico artistico |  | 2005 | Fabio Burrini | Fissaggio delle scaglie di colore sollevate con resina acrilica diluita in acqua fino al 15%.
768 | Cantiere di restauro: AQ- L'Aquila- Museo Nazionale d'Abruzzo- dipinto su tavola- polittico- Madonna con Bambino e Santi, Storico artistico |  | 2005 | Fabio Burrini | Consolidamento in profondità mediante malta speciale PLM-A.
768 | Cantiere di restauro: AQ- L'Aquila- Museo Nazionale d'Abruzzo- dipinto su tavola- polittico- Madonna con Bambino e Santi, Storico artistico |  | 2005 | Fabio Burrini | Consolidamento superficiale con resina acrilica.
768 | Cantiere di restauro: AQ- L'Aquila- Museo Nazionale d'Abruzzo- dipinto su tavola- polittico- Madonna con Bambino e Santi, Storico artistico |  | 2005 | Fabio Burrini | Stuccatura con malta composta da grassello di calce, sabbia, polvere di marmo bianco Carrara e carbonato di calcio micronizzato.